## Sheet2
轮子特性 Wheel peculiarity | [8 empty] | 地面材质 Ground material | [8 empty] | 使用环境 Usage Environment
单轮材质 |  | 单轮外径 | 胎面硬度 | 载重量KG | 适宜温度低 | 适宜温度高 | 极限温度低 | 极限温度高 | 沥青地面 | 砖地面 | 瓷砖地面 | 地毯 | 水泥地面 | 粗糙钢板地面 | 平坦钢板地面 | 水磨石地面 | 木制地板 | 抗动物油脂 | 抗高腐蚀性药品 | 抗轻微腐蚀性药品 | 行走弹性 | 对地面保护程度 | 抗金属碎片性能 | 抗地面金属废品 | 静音程度 | 耐油脂 | 耐水耐湿能力
wheel materail |  | Diameter | Hardness | Load capacity | Suitable Temp.(Low) | Suitable Temp.(High) | Limit Temp.(Low) | Limit Temp.(High) | Pitch | Brick | Tiles | Carpe | Cement | Coarse steel | Level steel | Terrazzo | Wood | Anti-animal oil and fat | Anti-high corrosive drugs | Slightly corrosive chemicals | Running resilience | Floor surface preservation | Anti-metal craps | Non-stick iron filings | Operating noise | Grease resistant | Water resitant
聚丙烯 Polypropylene | PP-N PP-B PP-D PP-S | 1"-8" | 75D | 10 ～ 440 | -5 | 50 | -15 | 60 | F | F | F | G | G | F | F | F | NR | G | NR | F | NR | NR | G | NR | F | G | E
增强聚丙烯 Modified polypropylene | MP-B | 5"-12" | 75D | 500 ～ 800 | -5 | 50 | -15 | 60 | F | F | F | G | G | F | F | F | NR | G | F | G | NR | NR | G | NR | F | G | E
联体尼龙 Nylon | PA-S PA-N PA-B | 1"-8" | 75D | 15 ～ 1050 | -15 | 60 | -20 | 80 | F | F | F | G | G | F | F | F | NR | G | F | G | NR | NR | G | F | F | G | E
塑芯尼龙 Nylon on plastic core | PAPA | 2"-8" | 75D | 40 ～ 400 | -5 | 50 | -10 | 60 | F | F | F | G | G | F | F | F | NR | G | F | G | NR | NR | G | F | F | G | F
MC尼龙 Mc nylon | PA-B | 3"-16" | 75D | 1700 ～ 20000 | -15 | 60 | -20 | 80 | F | F | F | G | G | F | F | F | NR | G | F | G | NR | NR | G | F | F | G | F
铁芯尼龙 Nylon on cast iron core | PACB PACT | 6"-12" | 75D | 600 ～ 5000 | -15 | 60 | -20 | 80 | F | F | F | G | G | F | F | F | NR | G | F | G | NR | NR | G | F | F | G | F
铝芯尼龙 Nylon on aluminium core | PAAA | 2.5"-4" | 75D | 300 ～ 450 | -15 | 60 | -20 | 80 | F | F | F | G | G | F | F | F | NR | G | F | G | NR | NR | G | F | F | G | F
钢芯尼龙 Nylon on steel plate structure | PASF | 3"-8" | 75D | 150 ～ 550 | -15 | 60 | -20 | 80 | F | F | F | G | G | F | F | F | NR | G | F | G | NR | NR | G | F | F | G | F
高温尼龙 High temperature Nylon | PH-B | 3"-8" | 85D | 100 ～ 430 | -15 | 250 | -25 | 280 | F | F | F | G | G | F | F | F | NR | G | F | G | NR | NR | G | F | F | G | F
塑芯聚氨酯 Polyurethane on plastic core | PUPB PUPS PUPA PUPC PUPF | 2"-8" | 95A | 35 ～ 450 | -5 | 30 | -10 | 50 | F | E | E | G | E | G | G | G | E | E | E | E | F | E | NR | G | G | G | NR
尼龙芯聚氨酯 Polyurethane on nylon core | PUNB | 4"-8" | 95A | 280 ～ 430 | -5 | 30 | -10 | 50 | F | E | E | G | E | G | G | G | E | E | E | E | F | E | NR | G | G | G | NR
铁芯聚氨酯 Polyurethane on cast iron core | PUCB | 4"-16" | 95A | 300 ～ 8000 | -10 | 30 | -15 | 50 | F | E | E | G | E | G | G | G | E | G | E | G | F | E | NR | G | G | E | NR
钢芯聚氨酯 Polyurethane on steel plate structure | PUSF | 3"-8" | 95A | 120 ～ 450 | -10 | 30 | -15 | 50 | F | E | E | G | E | G | G | G | E | G | E | G | F | E | NR | G | G | E | NR
铝芯聚氨酯 Polyurethane on aluminium core | PUAA | 2.5"-8" | 95A | 150 ～ 800 | -10 | 30 | -15 | 50 | F | E | E | G | E | G | G | G | E | G | E | G | F | E | NR | G | G | E | NR
塑芯人造胶 Thermoplastic elastomer on plastic core | PRPB PRPS | 1"-8" | 70A | 10 ～ 300 | -5 | 35 | -10 | 50 | NR | NR | E | E | NR | NR | E | G | G | NR | F | F | E | G | NR | NR | E | F | E
尼龙芯橡胶 Rubber on nylon core | NRNS NRNB | 3"-8" | 72A | 80 ～ 330 | -5 | 35 | -10 | 50 | E | E | E | E | E | G | E | G | G | F | F | F | E | E | NR | F | E | F | G
钢芯橡胶 Rubber on steel plate structure | NRSF | 3"-8" | 72A | 80 ～ 320 | -10 | 35 | -15 | 50 | E | E | E | E | E | G | E | G | G | F | F | F | E | E | NR | F | E | F | G
铁芯橡胶 Rubber on cast iron core | NRCB | 5"-8" | 85A | 220 ～380 | -10 | 35 | -15 | 50 | E | E | E | E | E | G | E | G | G | F | F | F | E | E | NR | F | E | F | G
充气轮 Penumatic tire on steel plate structure | NUSB | 8"-10" | 65A | 150 ～ 170 | -10 | 35 | -15 | 50 | F | E | E | E | E | G | G | G | G | NR | NR | NR | G | G | NR | NR | E | F | G
发泡轮 Rubber on steel plate structure | RSSB | 6"-10" | 72A | 150 ～ 250 | -10 | 35 | -15 | 50 | F | F | E | E | E | E | G | G | G | NR | NR | F | F | E | NR | NR | E | F | G
铸铁轮 Cast iron | CICB | 3"-8" | >100D | 110 ～ 800 | -20 | 300 | -30 | 400 | F | NR | NR | NR | G | NR | G | NR | NR | G | NR | NR | NR | NR | E | E | NR | E | F
等级：E- 非常好Extremely G- 好的Good F- 一般General NR- 不提倡recommend